## Sheet1
№ п/п | Документы, устанавливающие правила и методы исследований (испытаний), измерений | Наименование объекта | Код ОКП Д2 | Код ТНВЭД ЕАЭС | Определяемая характеристика (показатель) | Диапазон определения
1 | 2 | 3 | . 4 | 5 | 6 | 7
1 | ГОСТ 11501 | Битумы нефтяные дорожные |  |  | Глубина проникания иглы | (0-800) - 0,1 мм
2 | ГОСТ 11506 |  |  |  | Температура размягчения по кольцу и шару | от плюс 5 до плюс 200 °С
3 | ГОСТ 11505 |  |  |  | Растяжимость | (0-150) см
4 | ГОСТ 11507 |  |  |  | Температура хрупкости ■ | от минус 45 до плюс 15 °С
5 | ГОСТ 11508, метод А |  |  |  | Сцепление битума с мрамором и песком | -
1 | 2 | 3 | 4 | 5 | 6 | 7
6 | ГОСТ 18180 | Битумы нефтяные дорожные |  |  | Изменение массы после прогрева | (0 - 1) %
7 | ГОСТ 33136 |  |  |  | Глубина проникания иглы | (0 - 800) ■ 0,1 мм
8 | ГОСТ 33138 |  |  |  | Растяжимость | (0-150) см
9 | ГОСТ 33143 |  |  |  | Температура хрупкости | от минус 45 до плюс 15 °С
: ю | ГОСТ 33141 |  |  |  | Температура вспышки | ! (79-400)°С
; и | ГОСТ 33140 |  |  |  | Изменение массы после старения | (0 - 0,8) %
12 | ГОСТ 33137 |  |  |  | Динамическая вязкость | (0,001 -5000) Па-с
‘ 13 | ГОСТ 33135 |  |  |  | Растворимость | (99-100)%
14 | ГОСТ 33139, метод Б |  |  |  | Содержание твердых парафинов | (0 - 3) %
15 | ГОСТ 33134 |  |  |  | Индекс пенетрации | от минус 1 до плюс 1